## BL-AP
TRÖÔØNG ÑAÏI HOÏC GTVT |  |  |  | COÄNG HOØA XAÕ HOÄI CHUÛ NGHÓA VIEÄT NAM
COÂNG TY GIAO THOÂNG VAÄN TAÛI |  |  |  | Ñoäc Laäp - Töï Do - Haïnh Phuùc
_____o0o_____
KEÁT QUAÛ ÑO MODYN ÑAØN HOÀI
COÂNG TRÌNH : Ñöôøng HUYEÄN BÌNH LONG-XAÕ AN PHUÙ
HUYEÄN BÌNH LONG - TÆNH BÌNH PHÖÔÙC
ÑOAÏN : KM 0+000 --:-- KM 4+400 (CUOÁI DÖÏ AÙN)
HAÏNG MUÏC :MOÙNG ÑÖÔØNG ÑAÙ 4x6 VAØ VAÄT LIEÄU CHEØN DAØY 15cm.
|  | Ngaøy ño :05-12-1999 |  |  | Ngöôøi ño :Voõ Vaên Cöôøng
Phuï traùch thí nghieäm : PTS.Nguyeãn Quoác Huøng
Thieát bò : Caàn ño ñoä luùn 2/1- Indicator 0.01mm- Kích aùp löïc QL20 soá 540C/TB
|  | Xe taûi troïng : Maùy san |  |  | Thôøi tieát :Muøa möa
Phöông phaùp ño :Quy trình 1047/QÑKT4 cuûa Boä GTVT ngaøy 10-5-1979
Soá | Lyù trình | Vò trí | Soá ñoïc | Soá ñoïc thieân phaân keá |  | Ñoä leäch | Ñoä luùn | Eñh | GHI
TT | ( m) | ñieåm ño | ñoàng hoà löïc | Coù taûi | Dôõ taûi | vaïch | ( mm ) | (kg/cm²) | CHUÙ
TUYEÁN 1
1 | Km0+050 | Tim | 185 | 673 | 627 | 46 | 0.92 | 1347.726 | *
2 | Km0+100 | LP | 185 | 722 | 681 | 41 | 0.82 | 1512.082
3 | Km0+150 | LT | 185 | 721 | 677 | 44 | 0.88 | 1408.986
4 | Km0+200 | Tim | 185 | 742 | 701 | 41 | 0.82 | 1512.082
5 | Km0+250 | LP | 185 | 682 | 643 | 39 | 0.78 | 1589.625
6 | Km0+300 | LT | 185 | 714 | 667 | 47 | 0.94 | 1319.051 | *
7 | Km0+350 | Tim | 185 | 632 | 578 | 54 | 1.08 | 1148.0625 | *
8 | Km0+400 | LP | 185 | 565 | 532 | 33 | 0.66 | 1878.648
9 | Km0+450 | LT | 185 | 645 | 598 | 47 | 0.94 | 1319.051 | *
10 | Km0+500 | Tim | 185 | 624 | 592 | 32 | 0.64 | 1937.355
11 | Km0+550 | LP | 185 | 724 | 682 | 42 | 0.84 | 1476.08
12 | Km0+600 | LT | 185 | 647 | 605 | 42 | 0.84 | 1476.08
13 | Km0+650 | LP | 185 | 688 | 642 | 46 | 0.92 | 1347.726 | *
14 | Km0+700 | Tim | 185 | 637 | 611 | 26 | 0.52 | 2384.4375
15 | Km0+750 | LT | 185 | 655 | 613 | 42 | 0.84 | 1476.08
16 | Km0+800 | LP | 185 | 626 | 590 | 36 | 0.72 | 1722.09375
17 | Km0+850 | Tim | 185 | 584 | 549 | 35 | 0.7 | 1771.296
18 | Km0+900 | LP | 185 | 714 | 677 | 37 | 0.74 | 1675.551
19 | Km0+950 | LT | 185 | 637 | 601 | 36 | 0.72 | 1722.09375
20 | Km1+000 | LP | 185 | 722 | 678 | 44 | 0.88 | 1408.986
21 | Km1+050 | Tim | 185 | 553 | 511 | 42 | 0.84 | 1476.08
22 | Km1+100 | LT | 185 | 621 | 574 | 47 | 0.94 | 1319.051 | *
23 | Km1+150 | LP | 185 | 644 | 610 | 34 | 0.68 | 1823.393
24 | Km1+200 | Tim | 185 | 694 | 661 | 33 | 0.66 | 1878.648
25 | Km1+250 | LT | 185 | 666 | 622 | 44 | 0.88 | 1408.986
26 | Km1+300 | LP | 185 | 653 | 611 | 42 | 0.84 | 1476.08
27 | Km1+350 | Tim | 185 | 547 | 524 | 23 | 0.46 | 2695.451
28 | Km1+400 | LT | 185 | 667 | 624 | 43 | 0.86 | 1441.753
29 | Km1+450 | LP | 185 | 634 | 587 | 47 | 0.94 | 1319.051 | *
30 | Km1+500 | Tim | 185 | 641 | 608 | 33 | 0.66 | 1878.648
Soá | Lyù trình | Vò trí | Soá ñoïc | Soá ñoïc thieân phaân keá |  | Ñoä leäch | Ñoä luùn | Eñh | GHI
TT | ( m) | ñieåm ño | ñoàng hoà löïc | Coù taûi | Dôõ taûi | vaïch | ( mm ) | (kg/cm²) | CHUÙ
31 | Km1+550 | LT | 185 | 632 | 587 | 45 | 0.9 | 1377.675
32 | Km1+600 | LP | 185 | 655 | 614 | 41 | 0.82 | 1512.082
33 | Km1+650 | Tim | 185 | 643 | 598 | 45 | 0.9 | 1377.675
34 | Km1+700 | LT | 185 | 551 | 515 | 36 | 0.72 | 1722.09375
35 | Km1+750 | LP | 185 | 586 | 547 | 39 | 0.78 | 1589.625
36 | Km1+800 | Tim | 185 | 533 | 512 | 21 | 0.42 | 2952.161
37 | Km1+850 | LT | 185 | 651 | 608 | 43 | 0.86 | 1441.753
38 | Km1+900 | LP | 185 | 647 | 614 | 33 | 0.66 | 1878.648
39 | Km2+000 | Tim | 185 | 561 | 516 | 45 | 0.9 | 1377.675
40 | Km2+050 | LT | 185 | 554 | 510 | 44 | 0.88 | 1408.986
41 | Km2+100 | Tim | 185 | 550 | 522 | 28 | 0.56 | 2214.121
42 | Km2+150 | LP | 185 | 620 | 578 | 42 | 0.84 | 1476.08
43 | Km2+200 | Tim | 185 | 558 | 534 | 24 | 0.48 | 2583.140625
44 | Km2+250 | LT | 185 | 562 | 522 | 40 | 0.8 | 1549.884375
45 | Km2+300 | Tim | 185 | 552 | 511 | 41 | 0.82 | 1512.082
46 | Km2+350 | LP | 185 | 539 | 498 | 41 | 0.82 | 1512.082
47 | Km2+400 | Tim | 185 | 615 | 571 | 44 | 0.88 | 1408.986
48 | Km2+500 | LT | 185 | 643 | 614 | 29 | 0.58 | 2137.772
49 | Km2+600 | Tim | 185 | 697 | 663 | 34 | 0.68 | 1823.393
50 | Km2+700 | LP | 185 | 627 | 605 | 22 | 0.44 | 2817.972
51 | Km2+800 | Tim | 185 | 563 | 525 | 38 | 0.76 | 1631.457
52 | Km2+900 | LT | 185 | 556 | 529 | 27 | 0.54 | 2296.125
53 | Km3+ 000 | Tim | 185 | 640 | 597 | 43 | 0.86 | 1441.753 | Ngaõ 3
TUYEÁN 2
54 | Km0+050 | LT | 185 | 685 | 641 | 44 | 0.88 | 1408.986
55 | Km0+100 | LP | 185 | 709 | 673 | 36 | 0.72 | 1722.09375
56 | Km0+150 | LT | 185 | 677 | 641 | 36 | 0.72 | 1722.09375
57 | Km0+200 | Tim | 185 | 639 | 605 | 34 | 0.68 | 1823.393
58 | Km0+250 | LP | 185 | 682 | 638 | 44 | 0.88 | 1408.986
59 | Km0+300 | LT | 185 | 669 | 642 | 27 | 0.54 | 2296.125
60 | Km0+350 | Tim | 185 | 687 | 652 | 35 | 0.7 | 1771.296
61 | Km0+400 | Tim | 185 | 672 | 633 | 39 | 0.78 | 1589.625
62 | Km0+450 | LT | 185 | 774 | 734 | 40 | 0.8 | 1549.884375
63 | Km0+500 | LP | 185 | 728 | 685 | 43 | 0.86 | 1441.753
64 | Km0+550 | Tim | 185 | 753 | 711 | 42 | 0.84 | 1476.08
65 | Km0+600 | LP | 185 | 819 | 781 | 38 | 0.76 | 1631.457
66 | Km0+650 | LT | 185 | 696 | 652 | 44 | 0.88 | 1408.986
67 | Km0+700 | Tim | 185 | 639 | 614 | 25 | 0.5 | 2479.815
68 | Km0+750 | LP | 185 | 711 | 668 | 43 | 0.86 | 1441.753
69 | Km0+800 | LT | 185 | 729 | 687 | 42 | 0.84 | 1476.08
70 | Km0+850 | Tim | 185 | 728 | 681 | 47 | 0.94 | 1319.051 | *
71 | Km0+900 | LT | 185 | 743 | 698 | 45 | 0.9 | 1377.675
72 | Km0+950 | LP | 185 | 756 | 711 | 45 | 0.9 | 1377.675
73 | Km1 + 000 | Tim | 185 | 717 | 696 | 21 | 0.42 | 2952.161
74 | Km1 + 100 | LT | 185 | 735 | 690 | 45 | 0.9 | 1377.675
75 | Km1 + 131 | LP | 185 | 766 | 739 | 27 | 0.54 | 2296.125
76 | Km1 + 200 | Tim | 185 | 758 | 711 | 47 | 0.94 | 1319.051 | *
77 | Km1 + 250 | LT | 185 | 723 | 686 | 37 | 0.74 | 1675.551
Soá | Lyù trình | Vò trí | Soá ñoïc | Soá ñoïc thieân phaân keá |  | Ñoä leäch | Ñoä luùn | Eñh | GHI
TT | ( m) | ñieåm ño | ñoàng hoà löïc | Coù taûi | Dôõ taûi | vaïch | ( mm ) | (kg/cm²) | CHUÙ
78 | Km1 + 300 | LT | 185 | 723 | 678 | 45 | 0.9 | 1377.675
79 | Km1 + 350 | Tim | 185 | 802 | 764 | 38 | 0.76 | 1631.457
80 | Km1 + 400 | LP | 185 | 712 | 667 | 45 | 0.9 | 1377.675
81 | Km1 +450 | Tim | 185 | 697 | 638 | 59 | 1.18 | 1050.769 | *
| KEÁT LUAÄN : | - Haàu heát caùc ñieåm ño ñeàu ñaït vaø vöôït Eyc = 1350 kg/cm2.
- Coøn 9 ñieåm ño thuoäc phaàn leà ñöôøng coù E thaáp hôn Eyc töø 2% ñeán 4%
ñeà nghò ñôn vò thi coâng boå sung vaät lieäu cheøn vaø taêng cöôøng theâm ca lu taïi caùc vò trí (*)
- Caên cöù quy trình nghieäm thu ñöôøng ñaù daêm nöôùc,ñeà nghò nghieäm thu phaàn moùng ñaù vaø cho pheùp
laùng nhöïa.
|  |  |  | Phuï traùch thí nghieäm |  |  | Ngaøy 7 thaùng 12 naêm 1999
| Ngöôøi thí nghieäm | [5 empty] | COÂNG TY GIAO THOÂNG VAÄN TAÛI
| KS.Voõ Vaên Cöôøng |  |  | PTS.Nguyeãn Quoác Huøng

## Sheet2
TRÖÔØNG ÑAÏI HOÏC GTVT |  |  |  | COÄNG HOØA XAÕ HOÄI CHUÛ NGHÓA VIEÄT NAM
COÂNG TY GIAO THOÂNG VAÄN TAÛI |  |  |  | Ñoäc Laäp - Töï Do - Haïnh Phuùc
_____o0o_____
KEÁT QUAÛ ÑO MODYN ÑAØN HOÀI
COÂNG TRÌNH : Ñöôøng HUYEÄN BÌNH LONG-XAÕ AN PHUÙ
HUYEÄN BÌNH LONG - TÆNH BÌNH PHÖÔÙC
ÑOAÏN : KM 2+000 --:-- KM 4+400 (CUOÁI DÖÏ AÙN)
HAÏNG MUÏC :MOÙNG ÑÖÔØNG ÑAÙ 4x6 VAØ VAÄT LIEÄU CHEØN DAØY 15cm.
|  | Ngaøy ño :05-12-1999 |  |  | Ngöôøi ño :Voõ Vaên Cöôøng
Phuï traùch thí nghieäm : PTS.Nguyeãn Quoác Huøng
Thieát bò : Caàn ño ñoä luùn 2/1- Indicator 0.01mm- Kích aùp löïc QL20 soá 540C/TB
|  | Xe taûi troïng : Maùy san |  |  | Thôøi tieát :Muøa möa
Phöông phaùp ño :Quy trình 1047/QÑKT4 cuûa Boä GTVT ngaøy 10-5-1979
Soá | Lyù trình | Vò trí | Soá ñoïc | Soá ñoïc thieân phaân keá |  | Ñoä leäch | Ñoä luùn | Eñh | GHI
TT | ( m) | ñieåm ño | ñoàng hoà löïc | Coù taûi | Dôõ taûi | vaïch | ( mm ) | (kg/cm²) | CHUÙ
1 | Km1 +450 | Tim | 185 | 697 | 638 | 59 | 1.18 | 1050.769 | *
2 | Km1 + 400 | LP |  |  |  | 0 | 0 | #DIV/0!
3 | Km1 + 350 | Tim | 185 | 802 | 764 | 38 | 0.76 | 1631.457
4 | Km1 + 300 | LT
5 | Km1 + 250 | LT | 185 | 723 | 686 | 37 | 0.74 | 1675.551
6 | Km1 + 200 | Tim
7 | Km1 + 131 | LP | 185 | 766 | 739 | 27 | 0.54 | 2296.125
8 | Km1 + 100
9 | Km1 + 000 | Tim | 185 | 717 | 696 | 21 | 0.42 | 2952.161
10 | Km0+950
11 | Km0+900
12 | Km0+850
13 | Km0+800 | LT | 185 | 729 | 676 | 53 | 1.06 | 1169.724 | *
14 | Km0+750
15 | Km0+700 | Tim | 185 | 639 | 614 | 25 | 0.5 | 2479.815
16 | Km0+650
17 | Km0+600 | LP | 185 | 819 | 781 | 38 | 0.76 | 1631.457
18 | Km0+550
19 | Km0+500
20 | Km0+450
21 | Km0+400 | Tim | 185 | 672 | 633 | 39 | 0.78 | 1589.625
22 | Km0+350
23 | Km0+300 | LT | 185 | 669 | 642 | 27 | 0.54 | 2296.125
24 | Km0+250
25 | Km0+200 | Tim | 185 | 639 | 605 | 34 | 0.68 | 1823.393
26 | Km0+150
27 | Km0+100 | LP | 185 | 709 | 640 | 69 | 1.38 | 898.4837 | **
28 | Km0+050
29 | Km3+ 000 | Tim | 185 | 640 | 597 | 43 | 0.86 | 1441.753
30 | Km2+900 | LT | 185 | 556 | 529 | 27 | 0.54 | 2296.125
31 | Km2+800 | Tim | 185 | 563 | 525 | 38 | 0.76 | 1631.457
32 | Km2+700 | LP | 185 | 627 | 605 | 22 | 0.44 | 2817.972
33 | Km2+600 | Tim | 185 | 697 | 663 | 34 | 0.68 | 1823.393
34 | Km2+500 | LT | 185 | 643 | 614 | 29 | 0.58 | 2137.772
35 | Km2+400 | Tim | 185 | 615 | 571 | 44 | 0.88 | 1408.986
36 | Km2+350 | LP | 185 | 539 | 488 | 51 | 1.02 | 1215.596 | *
37 | Km2+300 | Tim | 185 | 552 | 499 | 53 | 1.06 | 1169.724 | *
38 | Km2+250 | LT | 185 | 562 | 512 | 50 | 1 | 1239.9075 | *
39 | Km2+200 | Tim | 185 | 558 | 534 | 24 | 0.48 | 2583.140625
40 | Km2+150 | LP | 185 | 620 | 578 | 42 | 0.84 | 1476.08
41 | Km2+100 | Tim | 185 | 550 | 522 | 28 | 0.56 | 2214.121
42 | Km2+050 | LT | 185 | 554 | 510 | 44 | 0.88 | 1408.986
43 | Km2+000 | Tim | 185 | 561 | 516 | 45 | 0.9 | 1377.675
44 | Km1+900 | LP | 185 | 647 | 614 | 33 | 0.66 | 1878.648
45
46 | Km1+800 | Tim | 185 | 533 | 512 | 21 | 0.42 | 2952.161
47
48 | Km1+700 | LT | 185 | 551 | 515 | 36 | 0.72 | 1722.09375
49
50
51
52 | Km1+500 | Tim | 185 | 641 | 608 | 33 | 0.66 | 1878.648
53 | Km1+450 | LP | 185 | 634 | 587 | 47 | 0.94 | 1319.051 | *
54
55 | Km1+350 | Tim | 185 | 547 | 524 | 23 | 0.46 | 2695.451
56
57 | Km1+250 | LT | 185 | 666 | 622 | 44 | 0.88 | 1408.986
58 | Km1+200 | Tim | 185 | 694 | 661 | 33 | 0.66 | 1878.648
59 | Km1+150 | LP | 185 | 644 | 610 | 34 | 0.68 | 1823.393
60
61 | Km1+050 | Tim | 185 | 553 | 511 | 42 | 0.84 | 1476.08
62
63 | Km0+950 | LT | 185 | 637 | 601 | 36 | 0.72 | 1722.09375
64
65 | Km0+850 | Tim | 185 | 584 | 549 | 35 | 0.7 | 1771.296
66 | Km0+800 | LP | 185 | 626 | 590 | 36 | 0.72 | 1722.09375
67
68 | Km0+700 | Tim | 185 | 637 | 611 | 26 | 0.52 | 2384.4375
69
70 | Km0+600 | LT | 185 | 647 | 605 | 42 | 0.84 | 1476.08
71
72 | Km0+500 | Tim | 185 | 624 | 592 | 32 | 0.64 | 1937.355
73
74 | Km0+400 | LP | 185 | 565 | 532 | 33 | 0.66 | 1878.648
75 | Km0+350
76 | Km0+300
77 | Km0+250
78 | Km0+200
79 | Km0+150
80 | Km0+100
81 | Km0+050
| KEÁT LUAÄN : | - Haàu heát caùc ñieåm ño ñeàu ñaït vaø vöôït Eyc = 1270 kg/cm2.
- Coøn 9 ñieåm ño thuoäc phaàn leà ñöôøng Km 5+050 -:- Km 5+850 coù E thaáp hôn Eyc töø 2% ñeán 4%
ñeà nghò ñôn vò thi coâng boå sung vaät lieäu cheøn vaø taêng cöôøng theâm ca lu taïi caùc vò trí (*)
- Caên cöù quy trình nghieäm thu ñöôøng ñaù daêm nöôùc,ñeà nghò nghieäm thu phaàn moùng ñaù vaø cho pheùp
laùng nhöïa.
- Sau khi laùng nhöïa yeâu caàu phuùc tra laïi caùc ñieåm coù daáu (*) thuoäc Km 5+050-:-Km 5+850.
|  |  |  | Phuï traùch thí nghieäm |  |  | Ngaøy thaùng 7 naêm 1999
| Ngöôøi thí nghieäm | [5 empty] | COÂNG TY GIAO THOÂNG VAÄN TAÛI
PTS.nguyeãn Quoác Huøng
KS.Voõ Vaên Cöôøng

## TAN HIEP
TRÖÔØNG ÑAÏI HOÏC GTVT |  |  |  | COÄNG HOØA XAÕ HOÄI CHUÛ NGHÓA VIEÄT NAM
CÔ SÔÛ II |  |  |  | Ñoäc Laäp - Töï Do - Haïnh Phuùc
--------- * -------- |  |  | _____o0o_____
KEÁT QUAÛ ÑO MODYN ÑAØN HOÀI
COÂNG TRÌNH : Ñöôøng Taân hieäp - Ngaõ tö Quaän Nhaát
Xaõ Ñoàng nô - Huyeän Bình long - Tænh Bình phöôùc
ÑOAÏN : KM 5+900 --:-- KM 9+000
HAÏNG MUÏC :MAËT NEÀN MÔÛ ROÄNG CAÁP PHOÁI SOÛI ÑOÛ.
|  | Ngaøy ño :04-3-2000 |  |  | Ngöôøi ño :Nguyeãn vaên Maïnh - Ñoã Trung Kieân
Phuï traùch thí nghieäm : TS.Nguyeãn Quoác Huøng
Thieát bò : Caàn ño ñoä luùn 2/1- Indicator 0.01mm- Kích aùp löïc QL20 soá 540C/TB
|  | Xe taûi troïng : Maùy san |  |  | Thôøi tieát :Muøa möa
Phöông phaùp ño :Quy trình 1047/QÑKT4 cuûa Boä GTVT ngaøy 10-5-1979
Soá | Lyù trình | Vò trí | Soá ñoïc | Soá ñoïc thieân phaân keá |  | Ñoä leäch | Ñoä luùn | Eñh | GHI
TT | ( m) | ñieåm ño | ñoàng hoà löïc | Coù taûi | Dôõ taûi | vaïch | ( mm ) | (kg/cm²) | CHUÙ
1 | Km5+925 | LT | 161 | 626 | 592 | 34 | 0.68 | 1377.675
2 | Km5+975 | LP | 161 | 628 | 593 | 35 | 0.7 | 1338.313
3 | Km6+059 | LT | 161 | 618 | 579 | 39 | 0.78 | 1201.05
4 | Km6+100 | LP | 161 | 742 | 701 | 41 | 0.82 | 1142.462
5 | Km6+137 | LP | 161 | 517 | 476 | 41 | 0.82 | 1142.462
6 | Km6+185 | LT | 161 | 698 | 657 | 41 | 0.82 | 1142.462
7 | Km6+200 | LT | 161 | 659 | 619 | 40 | 0.8 | 1171.02375
8 | Km6+250 | LP | 161 | 565 | 522 | 43 | 0.86 | 1089.324
9 | Km6+300 | LT | 161 | 645 | 598 | 47 | 0.94 | 996.616
10 | Km6+340 | LP | 161 | 624 | 587 | 37 | 0.74 | 1265.972
11 | Km6+390 | LT | 161 | 724 | 682 | 42 | 0.84 | 1115.261
12 | Km6+450 | LP | 161 | 647 | 605 | 42 | 0.84 | 1115.261
13 | Km6+500 | LT | 161 | 659 | 623 | 36 | 0.72 | 1301.1375
14 | Km6+550 | LP | 161 | 637 | 598 | 39 | 0.78 | 1201.05
15 | Km6+600 | LP | 161 | 642 | 604 | 38 | 0.76 | 1232.657
16 | Km6+650 | LT | 161 | 626 | 588 | 38 | 0.76 | 1232.657
17 | Km6+700 | LT | 161 | 652 | 600 | 52 | 1.04 | 900.7875
18 | Km6+750 | LP | 161 | 714 | 672 | 42 | 0.84 | 1115.261
19 | Km6+800 | LP | 161 | 657 | 617 | 40 | 0.8 | 1171.02375
20 | Km6+850 | LT | 161 | 722 | 678 | 44 | 0.88 | 1064.567
21 | Km6+900 | LT | 161 | 694 | 602 | 92 | 1.84 | 509.1408 | Coøn yeáu
22 | Km6+950 | LP | 161 | 621 | 574 | 47 | 0.94 | 996.616
23 | Km7+000 | LP | 161 | 560 | 530 | 30 | 0.6 | 1561.365
24 | Km7+050 | LT | 161 | 694 | 651 | 43 | 0.86 | 1089.324
25 | Km7+100 | LT | 161 | 646 | 610 | 36 | 0.72 | 1301.1375
26 | Km7+150 | LP | 161 | 653 | 611 | 42 | 0.84 | 1115.261
27 | Km7+200 | LP | 161 | 658 | 620 | 38 | 0.76 | 1232.657
28 | Km7+250 | LT | 161 | 667 | 624 | 43 | 0.86 | 1089.324
29 | Km7+300 | LT | 161 | 678 | 634 | 44 | 0.88 | 1064.567
30 | Km7+350 | LP | 161 | 641 | 596 | 45 | 0.9 | 1040.91
31 | Km7+400 | LP | 161 | 669 | 625 | 44 | 0.88 | 1064.567
Soá | Lyù trình | Vò trí | Soá ñoïc | Soá ñoïc thieân phaân keá |  | Ñoä leäch | Ñoä luùn | Eñh | GHI
TT | ( m) | ñieåm ño | ñoàng hoà löïc | Coù taûi | Dôõ taûi | vaïch | ( mm ) | (kg/cm²) | CHUÙ
32 | Km7+450 | LT | 161 | 655 | 614 | 41 | 0.82 | 1142.462
33 | Km7+500 | LT | 161 | 641 | 597 | 44 | 0.88 | 1064.567
34 | Km7+550 | LP | 161 | 551 | 508 | 43 | 0.86 | 1089.324
35 | Km7+600 | LP | 161 | 599 | 562 | 37 | 0.74 | 1265.972
36 | Km7+650 | LT | 161 | 533 | 493 | 40 | 0.8 | 1171.02375
37 | Km7+700 | LT | 161 | 700 | 660 | 40 | 0.8 | 1171.02375
38 | Km7+750 | LP | 161 | 647 | 605 | 42 | 0.84 | 1115.261
39 | Km7+800 | LP | 161 | 611 | 569 | 42 | 0.84 | 1115.261
40 | Km7+850 | LT | 161 | 554 | 510 | 44 | 0.88 | 1064.567
41 | Km7+900 | LT | 161 | 671 | 624 | 47 | 0.94 | 996.616 | Coáng
42 | Km7+950 | LP | 161 | 620 | 578 | 42 | 0.84 | 1115.261
43 | Km8+000 | LT | 161 | 558 | 512 | 46 | 0.92 | 1018.282
44 | Km8+050 | LP | 161 | 562 | 522 | 40 | 0.8 | 1171.02375
45 | Km8+100 | LP | 161 | 658 | 615 | 43 | 0.86 | 1089.324
46 | Km8+150 | LT | 161 | 539 | 498 | 41 | 0.82 | 1142.462
47 | Km8+200 | LP | 161 | 615 | 571 | 44 | 0.88 | 1064.567
48 | Km8+250 | LT | 161 | 643 | 597 | 46 | 0.92 | 1018.282
49 | Km8+300 | LP | 161 | 697 | 652 | 45 | 0.9 | 1040.91
50 | Km8+350 | LT | 161 | 627 | 584 | 43 | 0.86 | 1089.324
51 | Km8+400 | LP | 161 | 563 | 518 | 45 | 0.9 | 1040.91
52 | Km8+450 | LT | 161 | 556 | 511 | 45 | 0.9 | 1040.91
53 | Km8+500 | LP | 161 | 640 | 597 | 43 | 0.86 | 1089.324
54 | Km8+550 | LT | 161 | 685 | 641 | 44 | 0.88 | 1064.567
55 | Km8+600 | LP | 161 | 709 | 658 | 51 | 1.02 | 918.45
56 | Km8+650 | LT | 161 | 677 | 634 | 43 | 0.86 | 1089.324
57 | Km8+700 | LP | 161 | 639 | 595 | 44 | 0.88 | 1064.567
58 | Km8+750 | LT | 161 | 682 | 636 | 46 | 0.92 | 1018.282
59 | Km8+800 | LP | 161 | 669 | 625 | 44 | 0.88 | 1064.567
60 | Km8+850 | LT | 161 | 687 | 642 | 45 | 0.9 | 1040.91
61 | Km8+900 | LT | 161 | 695 | 652 | 43 | 0.86 | 1089.324
62 | Km8+950 | LP | 161 | 774 | 728 | 46 | 0.92 | 1018.282
| KEÁT LUAÄN : | - Haàu heát caùc ñieåm ño ñeàu ñaït vaø vöôït Eyc = 850 kg/cm2.
- Coøn 01 ñieåm phaàn leà ñöôøng coù E thaáp hôn Eyc ñeà nghò ñôn vò thi coâng xöû lyù vaø lu leøn boå sung
- Caên cöù quy trình nghieäm thu ñöôøng ,ñeà nghò nghieäm thu phaàn neàn vaø cho pheùp ra ñaù 4x6
Ngaøy 4 thaùng 3 naêm 2000
| Ngöôøi thí nghieäm |  |  | Phuï traùch thí nghieäm |  |  | TRÖÔØNG ÑAÏI HOÏC GTVT
| Nguyeãn Vaên Maïnh |  |  | TS.Nguyeãn Quoác Huøng |  |  |  | TS.Ñoã Ñöùc Tuaán