## BT 300
TRÖÔØNG ÑAÏI HOÏC GTVT | [5 empty] | COÄNG HOAØ XAÕ HOÄI CHUÛ NGHIAÕ VIEÄT NAM |  | TÍNH KHOÁI LÖÔÏNG VAÄT LIEÄU CHO MAÃU THÖÛ
==== O ==== | [5 empty] | Ñoäc laäp - Töï do - Haïnh phuùc |  |  |  | BEÂ TOÂNG MAÙC : |  | 300
THIEÁT KEÁ THAØNH PHAÀN BEÂ TOÂNG XI MAÊNG | [7 empty] | 1- Theå tích cuïc maãu : ( 15x15x15 ) = |  |  | 0.003375 | m3
2- Löôïng vaät lieäu cho 1 cuïc maãu :
Coâng trình : ÑÖÔØNG LONG SÔN -TP.VUÕNG TAØU | [8 empty] | 1-Xi maêng : | 1.4684375 | Kg
Haïng muïc : BEÂ TOÂNG COÁNG | [8 empty] | 2- Caùt vaøng : | 2.440573 | Kg
Ñôn vò yeâu caàu : COÂNG TY XAÂY DÖÏNG CTGT 610 | [8 empty] | 3- Ñaù 1x2 : | 3.669173 | Kg
|  |  |  | Maùc beâ toâng yeâu caàu: |  | 300 | Kg/cm2 |  | 4- Nöôùc : | 0.624375 | Lít
I/-CAÙC CÖÙ LIEÄU : | [7 empty] | 3- Löôïng vaät lieäu cho 1 toå maãu ( 3 cuïc -löôïng beâ toâng cho 4 cuïc) :
1- Ximaêng : | [8 empty] | 1-Xi maêng : | 5.87375 | Kg
Nhaõn hieäu : |  | HOAØNG THAÏCH PCB 30 - LOÂâ 88473 | [6 empty] | 2- Caùt vaøng : | 9.762294 | Kg
Tieâu chuaån : |  | TCVN 6260-1997 | [6 empty] | 3- Ñaù 1x2 : | 14.67669 | Kg
Maùc thöïc teá : |  | 360 | Kg/cm2 | [5 empty] | 4- Nöôùc : | 2.4975 | Lít
2- Caùt vaøvg :
Nguoàn goác : |  | CAÙT NUÙI LONG SÔN
Thaønh phaàn côõ haït : |  |  | Trung bình
Khoái löôïng theå tích xoáp goc: |  |  | 1.51 | g/cm3
Khoái löôïng rieâng gc: |  |  | 2.63 | g/cm3
3- Ñaù daêm
Nguoàn goác : |  | NUÙI DINH
Ñöôøng kính lôùn nhaát Dmax = |  |  | 20 | mm
Khoái löôïng theå tích xoáp goñ: |  |  | 1.35 | g/cm3
Khoái löôïng rieâng gñ: |  |  | 2.72 | g/cm3
II/-LÖÔÏNG NÖÔÙC TRONG BEÂ TOÂNG :
1- Choïn ñoä suït cuaû beâ toâng : |  |  | 4 | cm ( Beâ toâng thöa coát theùp )
2- Ñöôøng kính lôùn nhaát cuaû ñaù |  |  | 20 | mm
Tra bieåu ñoà xaùc ñònh ñöôïc löôïng nöôùc caàn thieát laø : |  |  |  |  | 185 | lít
III/- TÍNH THAØNH PHAÀN PHOÁI TROÄN CUAÛ BEÂ TOÂNG :
1- Löôïng xi maêng :
* Xaùc ñònh tyû leä N/X:
0.4251969
Vôùi :
| A = | 0.45
| Rx = | 360 | Kg/cm2
| R28 = | 300 | Kg/cm2
* Löôïng xi maêng cho 1 m3 beâ toâng :
|  |  | 435.0926 | Kg
2- Löôïng ñaù trong 1m3 beâ toâng :
|  |  | 1087.162 | Kg
Vôùi :
0.5036765
k = | 1.48
3- Löôïng caùt trong 1 m3 beâ toâng :
|  |  |  | 723.1329 | Kg
TOÅNG KEÁT : Thaønh phaàn vaät lieäu trong 1m3 beâ toâng goàm coù :
| 1- Ximaêng PC30 : |  | 435.0926 | Kg
| 2- Caùt vaøng : |  | 723.1329 | Kg
| 3- Ñaù 1x2 : |  | 1087.162 | Kg
| 4- Nöôùc : |  | 185 | lít
Ngaøy 23 thaùng 3 naêm 2000
Ngöôøi thí nghieäm |  |  | Phuï traùch thí nghieäm |  |  | TRÖÔØNG ÑAÏI HOÏC GIAO THOÂNG VAÄN TAÛI
PHOÙ GIAÙM ÑOÁC
KS. Voõ Vaên Cöôøng |  |  | TS.Nguyeãn Quoác Huøng |  |  |  | TS.Ñoã Ñöùc Tuaán
TRÖÔØNG ÑAÏI HOÏC GTVT | [5 empty] | COÄNG HOAØ XAÕ HOÄI CHUÛ NGHIAÕ VIEÄT NAM
==== O ==== | [5 empty] | Ñoäc laäp - Töï do - Haïnh phuùc
THAØNH PHAÀN BEÂ TOÂNG XI MAÊNG
Coâng trình : ÑÖÔØNG LONG SÔN -TP.VUÕNG TAØU
Haïng muïc : BEÂ TOÂNG COÁNG
Ñôn vò yeâu caàu : COÂNG TY XAÂY DÖÏNG CTGT 610
|  |  |  | Maùc beâ toâng yeâu caàu: |  | 300 | Kg/cm2
I/-CAÙC CÖÙ LIEÄU :
1- Ximaêng :
| Nhaõn hieäu : |  | HOAØNG THAÏCH PCB 30 - LOÂâ 88473
| Tieâu chuaån : |  | TCVN 6260-1997
| Maùc thöïc teá : |  | 360 | Kg/cm2
2- Caùt vaøvg :
| Nguoàn goác : |  | CAÙT NUÙI LONG SÔN
| Thaønh phaàn côõ haït : |  |  | Trung bình
| Khoái löôïng theå tích xoáp goc: |  |  | 1.51 | g/cm3
| Khoái löôïng rieâng gc: |  |  | 2.63 | g/cm3
3- Ñaù daêm
| Nguoàn goác : |  | NUÙI DINH
| Ñöôøng kính lôùn nhaát Dmax = |  |  | 20 | mm
| Khoái löôïng theå tích xoáp goñ: |  |  | 1.35 | g/cm3
| Khoái löôïng rieâng gñ: |  |  | 2.72 | g/cm3
II/-ÑOÄ SUÏT CUAÛ BEÂ TOÂNG :
| Choïn ñoä suït cuaû beâ toâng : |  |  | 4 | cm ( Beâ toâng thöa coát theùp )
III/- THAØNH PHAÀN PHOÁI TROÄN CUAÛ BEÂ TOÂNG :
Thaønh phaàn vaät lieäu trong 1m3 beâ toâng goàm coù :
|  | 1- Ximaêng PC30 : |  | 435.0926 | Kg
|  | 2- Caùt vaøng : |  | 723.1329 | Kg
|  | 3- Ñaù 1x2 : |  | 1087.162 | Kg
|  | 4- Nöôùc : |  | 185 | lít
Ngaøy 10 thaùng 12 naêm 1999
Ngöôøi thí nghieäm |  |  | Phuï traùch thí nghieäm |  |  | TRÖÔØNG ÑAÏI HOÏC GIAO THOÂNG VAÄN TAÛI
PHOÙ GIAÙM ÑOÁC
KS. Voõ Vaên Cöôøng |  |  | TS.Nguyeãn Quoác Huøng |  |  |  | TS.Ñoã Ñöùc Tuaán

## BT 250
TRÖÔØNG ÑAÏI HOÏC GTVT | [5 empty] | COÄNG HOAØ XAÕ HOÄI CHUÛ NGHIAÕ VIEÄT NAM |  | TÍNH KHOÁI LÖÔÏNG VAÄT LIEÄU CHO MAÃU THÖÛ
==== O ==== | [5 empty] | Ñoäc laäp - Töï do - Haïnh phuùc |  |  |  | BEÂ TOÂNG MAÙC : |  | 250
THIEÁT KEÁ THAØNH PHAÀN BEÂ TOÂNG XI MAÊNG | [7 empty] | 1- Theå tích cuïc maãu : ( 15x15x15 ) = |  |  | 0.003375 | m3
2- Löôïng vaät lieäu cho 1 cuïc maãu :
Coâng trình : ÑÖÔØNG LONG SÔN -TP.VUÕNG TAØU | [8 empty] | 1-Xi maêng : | 1.275729 | Kg
Haïng muïc : BEÂ TOÂNG COÁNG | [8 empty] | 2- Caùt vaøng : | 2.530624 | Kg
Ñôn vò yeâu caàu : COÂNG TY XAÂY DÖÏNG CTGT 610 | [8 empty] | 3- Ñaù 1x2 : | 3.745127 | Kg
|  |  |  | Maùc beâ toâng yeâu caàu: |  | 250 | Kg/cm2 |  | 4- Nöôùc : | 0.624375 | Lít
I/-CAÙC CÖÙ LIEÄU : | [7 empty] | 3- Löôïng vaät lieäu cho 1 toå maãu ( 3 cuïc -löôïng beâ toâng cho 4 cuïc) :
1- Ximaêng : | [8 empty] | 1-Xi maêng : | 5.102917 | Kg
Nhaõn hieäu : |  | HOAØNG THAÏCH PCB 30 - LOÂâ 88473 | [6 empty] | 2- Caùt vaøng : | 10.1225 | Kg
Tieâu chuaån : |  | TCVN 6260-1997 | [6 empty] | 3- Ñaù 1x2 : | 14.98051 | Kg
Maùc thöïc teá : |  | 360 | Kg/cm2 | [5 empty] | 4- Nöôùc : | 2.4975 | Lít
2- Caùt vaøvg :
Nguoàn goác : |  | CAÙT NUÙI LONG SÔN
Thaønh phaàn côõ haït : |  |  | Trung bình
Khoái löôïng theå tích xoáp goc: |  |  | 1.51 | g/cm3
Khoái löôïng rieâng gc: |  |  | 2.63 | g/cm3
3- Ñaù daêm
Nguoàn goác : |  | NUÙI DINH
Ñöôøng kính lôùn nhaát Dmax = |  |  | 20 | mm
Khoái löôïng theå tích xoáp goñ: |  |  | 1.35 | g/cm3
Khoái löôïng rieâng gñ: |  |  | 2.72 | g/cm3
II/-LÖÔÏNG NÖÔÙC TRONG BEÂ TOÂNG :
1- Choïn ñoä suït cuaû beâ toâng : |  |  | 4 | cm ( Beâ toâng thöa coát theùp )
2- Ñöôøng kính lôùn nhaát cuaû ñaù |  |  | 20 | mm
Tra bieåu ñoà xaùc ñònh ñöôïc löôïng nöôùc caàn thieát laø : |  |  |  |  | 185 | lít
III/- TÍNH THAØNH PHAÀN PHOÁI TROÄN CUAÛ BEÂ TOÂNG :
1- Löôïng xi maêng :
* Xaùc ñònh tyû leä N/X:
0.489426
Vôùi :
| A = | 0.45
| Rx = | 360 | Kg/cm2
| R28 = | 250 | Kg/cm2
* Löôïng xi maêng cho 1 m3 beâ toâng :
|  |  | 377.9938 | Kg
2- Löôïng ñaù trong 1m3 beâ toâng :
|  |  | 1109.667 | Kg
Vôùi :
0.5036765
k = | 1.43
3- Löôïng caùt trong 1 m3 beâ toâng :
|  |  |  | 749.8146 | Kg
TOÅNG KEÁT : Thaønh phaàn vaät lieäu trong 1m3 beâ toâng goàm coù :
| 1- Ximaêng PC30 : |  | 377.9938 | Kg
| 2- Caùt vaøng : |  | 749.8146 | Kg
| 3- Ñaù 1x2 : |  | 1109.667 | Kg
| 4- Nöôùc : |  | 185 | lít
Ngaøy 23 thaùng 3 naêm 2000
Ngöôøi thí nghieäm |  |  | Phuï traùch thí nghieäm |  |  | TRÖÔØNG ÑAÏI HOÏC GIAO THOÂNG VAÄN TAÛI
PHOÙ GIAÙM ÑOÁC
KS. Voõ Vaên Cöôøng |  |  | TS.Nguyeãn Quoác Huøng |  |  |  | TS.Ñoã Ñöùc Tuaán
TRÖÔØNG ÑAÏI HOÏC GTVT | [5 empty] | COÄNG HOAØ XAÕ HOÄI CHUÛ NGHIAÕ VIEÄT NAM
==== O ==== | [5 empty] | Ñoäc laäp - Töï do - Haïnh phuùc
THAØNH PHAÀN BEÂ TOÂNG XI MAÊNG
Coâng trình : ÑÖÔØNG LONG SÔN -TP.VUÕNG TAØU
Haïng muïc : BEÂ TOÂNG COÁNG
Ñôn vò yeâu caàu : COÂNG TY XAÂY DÖÏNG CTGT 610
|  |  |  | Maùc beâ toâng yeâu caàu: |  | 250 | Kg/cm2
I/-CAÙC CÖÙ LIEÄU :
1- Ximaêng :
| Nhaõn hieäu : |  | HOAØNG THAÏCH PCB 30 - LOÂâ 88473
| Tieâu chuaån : |  | TCVN 6260-1997
| Maùc thöïc teá : |  | 360 | Kg/cm2
2- Caùt vaøvg :
| Nguoàn goác : |  | CAÙT NUÙI LONG SÔN
| Thaønh phaàn côõ haït : |  |  | Trung bình
| Khoái löôïng theå tích xoáp goc: |  |  | 1.51 | g/cm3
| Khoái löôïng rieâng gc: |  |  | 2.63 | g/cm3
3- Ñaù daêm
| Nguoàn goác : |  | NUÙI DINH
| Ñöôøng kính lôùn nhaát Dmax = |  |  | 20 | mm
| Khoái löôïng theå tích xoáp goñ: |  |  | 1.35 | g/cm3
| Khoái löôïng rieâng gñ: |  |  | 2.72 | g/cm3
II/-ÑOÄ SUÏT CUAÛ BEÂ TOÂNG :
| Choïn ñoä suït cuaû beâ toâng : |  |  | 4 | cm
III/- THAØNH PHAÀN PHOÁI TROÄN CUAÛ BEÂ TOÂNG :
Thaønh phaàn vaät lieäu trong 1m3 beâ toâng goàm coù :
|  | 1- Ximaêng PC30 : |  | 377.9938 | Kg
|  | 2- Caùt vaøng : |  | 749.8146 | Kg
|  | 3- Ñaù 1x2 : |  | 1109.667 | Kg
|  | 4- Nöôùc : |  | 185 | lít
Ngaøy 10 thaùng 12 naêm 1999
Ngöôøi thí nghieäm |  |  | Phuï traùch thí nghieäm |  |  | TRÖÔØNG ÑAÏI HOÏC GIAO THOÂNG VAÄN TAÛI
PHOÙ GIAÙM ÑOÁC
KS. Voõ Vaên Cöôøng |  |  | TS.Nguyeãn Quoác Huøng |  |  |  | TS.Ñoã Ñöùc Tuaán

## BT 200
TRÖÔØNG ÑAÏI HOÏC GTVT | [5 empty] | COÄNG HOAØ XAÕ HOÄI CHUÛ NGHIAÕ VIEÄT NAM |  | TÍNH KHOÁI LÖÔÏNG VAÄT LIEÄU CHO MAÃU THÖÛ
==== O ==== | [5 empty] | Ñoäc laäp - Töï do - Haïnh phuùc |  |  |  | BEÂ TOÂNG MAÙC : |  | 200
THIEÁT KEÁ THAØNH PHAÀN BEÂ TOÂNG XI MAÊNG | [7 empty] | 1- Theå tích cuïc maãu : ( 15x15x15 ) = |  |  | 0.003375 | m3
2- Löôïng vaät lieäu cho 1 cuïc maãu :
Coâng trình : ÑÖÔØNG LONG SÔN -TP.VUÕNG TAØU | [8 empty] | 1-Xi maêng : | 1.083021 | Kg
Haïng muïc : BEÂ TOÂNG COÁNG | [8 empty] | 2- Caùt vaøng : | 2.694115 | Kg
Ñôn vò yeâu caàu : COÂNG TY XAÂY DÖÏNG CTGT 610 | [8 empty] | 3- Ñaù 1x2 : | 3.745127 | Kg
|  |  |  | Maùc beâ toâng yeâu caàu: |  | 200 | Kg/cm2 |  | 4- Nöôùc : | 0.624375 | Lít
I/-CAÙC CÖÙ LIEÄU : | [7 empty] | 3- Löôïng vaät lieäu cho 1 toå maãu ( 3 cuïc -löôïng beâ toâng cho 4 cuïc) :
1- Ximaêng : | [8 empty] | 1-Xi maêng : | 4.332083 | Kg
Nhaõn hieäu : |  | HOAØNG THAÏCH PCB 30 - LOÂâ 88473 | [6 empty] | 2- Caùt vaøng : | 10.77646 | Kg
Tieâu chuaån : |  | TCVN 6260-1997 | [6 empty] | 3- Ñaù 1x2 : | 14.98051 | Kg
Maùc thöïc teá : |  | 360 | Kg/cm2 | [5 empty] | 4- Nöôùc : | 2.4975 | Lít
2- Caùt vaøvg :
Nguoàn goác : |  | CAÙT NUÙI LONG SÔN
Thaønh phaàn côõ haït : |  |  | Trung bình
Khoái löôïng theå tích xoáp goc: |  |  | 1.51 | g/cm3
Khoái löôïng rieâng gc: |  |  | 2.63 | g/cm3
3- Ñaù daêm
Nguoàn goác : |  | NUÙI DINH
Ñöôøng kính lôùn nhaát Dmax = |  |  | 20 | mm
Khoái löôïng theå tích xoáp goñ: |  |  | 1.35 | g/cm3
Khoái löôïng rieâng gñ: |  |  | 2.72 | g/cm3
II/-LÖÔÏNG NÖÔÙC TRONG BEÂ TOÂNG :
1- Choïn ñoä suït cuaû beâ toâng : |  |  | 4 | cm ( Beâ toâng khoâng coát theùp )
2- Ñöôøng kính lôùn nhaát cuaû ñaù |  |  | 20 | mm
Tra bieåu ñoà xaùc ñònh ñöôïc löôïng nöôùc caàn thieát laø : |  |  |  |  | 185 | lít
III/- TÍNH THAØNH PHAÀN PHOÁI TROÄN CUAÛ BEÂ TOÂNG :
1- Löôïng xi maêng :
* Xaùc ñònh tyû leä N/X:
0.5765125
Vôùi :
| A = | 0.45
| Rx = | 360 | Kg/cm2
| R28 = | 200 | Kg/cm2
* Löôïng xi maêng cho 1 m3 beâ toâng :
|  |  | 320.8951 | Kg
2- Löôïng ñaù trong 1m3 beâ toâng :
|  |  | 1109.667 | Kg
Vôùi :
0.5036765
k = | 1.43
3- Löôïng caùt trong 1 m3 beâ toâng :
|  |  |  | 798.2564 | Kg
TOÅNG KEÁT : Thaønh phaàn vaät lieäu trong 1m3 beâ toâng goàm coù :
| 1- Ximaêng PC30 : |  | 320.8951 | Kg
| 2- Caùt vaøng : |  | 798.2564 | Kg
| 3- Ñaù 1x2 : |  | 1109.667 | Kg
| 4- Nöôùc : |  | 185 | lít
Ngaøy 23 thaùng 3 naêm 2000
Ngöôøi thí nghieäm |  |  | Phuï traùch thí nghieäm |  |  | TRÖÔØNG ÑAÏI HOÏC GIAO THOÂNG VAÄN TAÛI
PHOÙ GIAÙM ÑOÁC
KS. Voõ Vaên Cöôøng |  |  | TS.Nguyeãn Quoác Huøng |  |  |  | TS.Ñoã Ñöùc Tuaán
TRÖÔØNG ÑAÏI HOÏC GTVT | [5 empty] | COÄNG HOAØ XAÕ HOÄI CHUÛ NGHIAÕ VIEÄT NAM
==== O ==== | [5 empty] | Ñoäc laäp - Töï do - Haïnh phuùc
THAØNH PHAÀN BEÂ TOÂNG XI MAÊNG
Coâng trình : ÑÖÔØNG LONG SÔN -TP.VUÕNG TAØU
Haïng muïc : BEÂ TOÂNG COÁNG
Ñôn vò yeâu caàu : COÂNG TY XAÂY DÖÏNG CTGT 610
|  |  |  | Maùc beâ toâng yeâu caàu: |  | 200 | Kg/cm2
I/-CAÙC CÖÙ LIEÄU :
1- Ximaêng :
| Nhaõn hieäu : |  | HOAØNG THAÏCH PCB 30 - LOÂâ 88473
| Tieâu chuaån : |  | TCVN 6260-1997
| Maùc thöïc teá : |  | 360 | Kg/cm2
2- Caùt vaøvg :
| Nguoàn goác : |  | CAÙT NUÙI LONG SÔN
| Thaønh phaàn côõ haït : |  |  | Trung bình
| Khoái löôïng theå tích xoáp goc: |  |  | 1.51 | g/cm3
| Khoái löôïng rieâng gc: |  |  | 2.63 | g/cm3
3- Ñaù daêm
| Nguoàn goác : |  | NUÙI DINH
| Ñöôøng kính lôùn nhaát Dmax = |  |  | 20 | mm
| Khoái löôïng theå tích xoáp goñ: |  |  | 1.35 | g/cm3
| Khoái löôïng rieâng gñ: |  |  | 2.72 | g/cm3
II/-ÑOÄ SUÏT CUAÛ BEÂ TOÂNG :
| Choïn ñoä suït cuaû beâ toâng : |  |  | 4 | cm
III/- THAØNH PHAÀN PHOÁI TROÄN CUAÛ BEÂ TOÂNG :
Thaønh phaàn vaät lieäu trong 1m3 beâ toâng goàm coù :
|  | 1- Ximaêng PC30 : |  | 320.8951 | Kg
|  | 2- Caùt vaøng : |  | 798.2564 | Kg
|  | 3- Ñaù 1x2 : |  | 1109.667 | Kg
|  | 4- Nöôùc : |  | 185 | lít
Ngaøy 10 thaùng 12 naêm 1999
Ngöôøi thí nghieäm |  |  | Phuï traùch thí nghieäm |  |  | TRÖÔØNG ÑAÏI HOÏC GIAO THOÂNG VAÄN TAÛI
PHOÙ GIAÙM ÑOÁC
KS. Voõ Vaên Cöôøng |  |  | TS.Nguyeãn Quoác Huøng |  |  |  | TS.Ñoã Ñöùc Tuaán

## BT 150
TRÖÔØNG ÑAÏI HOÏC GTVT | [5 empty] | COÄNG HOAØ XAÕ HOÄI CHUÛ NGHIAÕ VIEÄT NAM |  | TÍNH KHOÁI LÖÔÏNG VAÄT LIEÄU CHO MAÃU THÖÛ
==== O ==== | [5 empty] | Ñoäc laäp - Töï do - Haïnh phuùc |  |  |  | BEÂ TOÂNG MAÙC : |  | 200
THIEÁT KEÁ THAØNH PHAÀN BEÂ TOÂNG XI MAÊNG | [7 empty] | 1- Theå tích cuïc maãu : ( 15x15x15 ) = |  |  | 0.003375 | m3
2- Löôïng vaät lieäu cho 1 cuïc maãu :
Coâng trình : ÑÖÔØNG LONG SÔN -TP.VUÕNG TAØU | [8 empty] | 1-Xi maêng : | 0.914375 | Kg
Haïng muïc : BEÂ TOÂNG COÁNG | [8 empty] | 2- Caùt vaøng : | 2.668765 | Kg
Ñôn vò yeâu caàu : COÂNG TY XAÂY DÖÏNG CTGT 610 | [8 empty] | 3- Ñaù 1x2 : | 3.873418 | Kg
|  |  |  | Maùc beâ toâng yeâu caàu: |  | 150 | Kg/cm2 |  | 4- Nöôùc : | 0.64125 | Lít
I/-CAÙC CÖÙ LIEÄU : | [7 empty] | 3- Löôïng vaät lieäu cho 1 toå maãu ( 3 cuïc -löôïng beâ toâng cho 4 cuïc) :
1- Ximaêng : | [8 empty] | 1-Xi maêng : | 3.6575 | Kg
Nhaõn hieäu : |  | HOAØNG THAÏCH PCB 30 - LOÂâ 88473 | [6 empty] | 2- Caùt vaøng : | 10.67506 | Kg
Tieâu chuaån : |  | TCVN 6260-1997 | [6 empty] | 3- Ñaù 1x2 : | 15.49367 | Kg
Maùc thöïc teá : |  | 360 | Kg/cm2 | [5 empty] | 4- Nöôùc : | 2.565 | Lít
2- Caùt vaøvg :
Nguoàn goác : |  | CAÙT NUÙI LONG SÔN
Thaønh phaàn côõ haït : |  |  | Trung bình
Khoái löôïng theå tích xoáp goc: |  |  | 1.51 | g/cm3
Khoái löôïng rieâng gc: |  |  | 2.63 | g/cm3
3- Ñaù daêm
Nguoàn goác : |  | NUÙI DINH
Ñöôøng kính lôùn nhaát Dmax = |  |  | 20 | mm
Khoái löôïng theå tích xoáp goñ: |  |  | 1.35 | g/cm3
Khoái löôïng rieâng gñ: |  |  | 2.72 | g/cm3
II/-LÖÔÏNG NÖÔÙC TRONG BEÂ TOÂNG :
1- Choïn ñoä suït cuaû beâ toâng : |  |  | 6 | cm ( Beâ toâng khoâng coát theùp )
2- Ñöôøng kính lôùn nhaát cuaû ñaù |  |  | 20 | mm
Tra bieåu ñoà xaùc ñònh ñöôïc löôïng nöôùc caàn thieát laø : |  |  |  |  | 190 | lít
III/- TÍNH THAØNH PHAÀN PHOÁI TROÄN CUAÛ BEÂ TOÂNG :
1- Löôïng xi maêng :
* Xaùc ñònh tyû leä N/X:
0.7012987
Vôùi :
| A = | 0.45
| Rx = | 360 | Kg/cm2
| R28 = | 150 | Kg/cm2
* Löôïng xi maêng cho 1 m3 beâ toâng :
|  |  | 270.9259 | Kg
2- Löôïng ñaù trong 1m3 beâ toâng :
|  |  | 1147.679 | Kg
Vôùi :
0.5036765
k = | 1.35
3- Löôïng caùt trong 1 m3 beâ toâng :
|  |  |  | 790.7453 | Kg
TOÅNG KEÁT : Thaønh phaàn vaät lieäu trong 1m3 beâ toâng goàm coù :
| 1- Ximaêng PC30 : |  | 270.9259 | Kg
| 2- Caùt vaøng : |  | 790.7453 | Kg
| 3- Ñaù 1x2 : |  | 1147.679 | Kg
| 4- Nöôùc : |  | 190 | lít
Ngaøy 23 thaùng 3 naêm 2000
Ngöôøi thí nghieäm |  |  | Phuï traùch thí nghieäm |  |  | TRÖÔØNG ÑAÏI HOÏC GIAO THOÂNG VAÄN TAÛI
PHOÙ GIAÙM ÑOÁC
KS. Voõ Vaên Cöôøng |  |  | TS.Nguyeãn Quoác Huøng |  |  |  | TS.Ñoã Ñöùc Tuaán
TRÖÔØNG ÑAÏI HOÏC GTVT | [5 empty] | COÄNG HOAØ XAÕ HOÄI CHUÛ NGHIAÕ VIEÄT NAM
==== O ==== | [5 empty] | Ñoäc laäp - Töï do - Haïnh phuùc
THAØNH PHAÀN BEÂ TOÂNG XI MAÊNG
Coâng trình : ÑÖÔØNG LONG SÔN -TP.VUÕNG TAØU
Haïng muïc : BEÂ TOÂNG COÁNG
Ñôn vò yeâu caàu : COÂNG TY XAÂY DÖÏNG CTGT 610
|  |  |  | Maùc beâ toâng yeâu caàu: |  | 150 | Kg/cm2
I/-CAÙC CÖÙ LIEÄU :
1- Ximaêng :
| Nhaõn hieäu : |  | HOAØNG THAÏCH PCB 30 - LOÂâ 88473
| Tieâu chuaån : |  | TCVN 6260-1997
| Maùc thöïc teá : |  | 360 | Kg/cm2
2- Caùt vaøvg :
| Nguoàn goác : |  | CAÙT NUÙI LONG SÔN
| Thaønh phaàn côõ haït : |  |  | Trung bình
| Khoái löôïng theå tích xoáp goc: |  |  | 1.51 | g/cm3
| Khoái löôïng rieâng gc: |  |  | 2.63 | g/cm3
3- Ñaù daêm
| Nguoàn goác : |  | NUÙI DINH
| Ñöôøng kính lôùn nhaát Dmax = |  |  | 20 | mm
| Khoái löôïng theå tích xoáp goñ: |  |  | 1.35 | g/cm3
| Khoái löôïng rieâng gñ: |  |  | 2.72 | g/cm3
II/-ÑOÄ SUÏT CUAÛ BEÂ TOÂNG :
| Choïn ñoä suït cuaû beâ toâng : |  |  | 6 | cm
III/- THAØNH PHAÀN PHOÁI TROÄN CUAÛ BEÂ TOÂNG :
Thaønh phaàn vaät lieäu trong 1m3 beâ toâng goàm coù :
|  | 1- Ximaêng PC30 : |  | 270.9259 | Kg
|  | 2- Caùt vaøng : |  | 790.7453 | Kg
|  | 3- Ñaù 1x2 : |  | 1147.679 | Kg
|  | 4- Nöôùc : |  | 190 | lít
Ngaøy 10 thaùng 12 naêm 1999
Ngöôøi thí nghieäm |  |  | Phuï traùch thí nghieäm |  |  | TRÖÔØNG ÑAÏI HOÏC GIAO THOÂNG VAÄN TAÛI
PHOÙ GIAÙM ÑOÁC
KS. Voõ Vaên Cöôøng |  |  | TS.Nguyeãn Quoác Huøng |  |  |  | TS.Ñoã Ñöùc Tuaán

## CAT
TRÖÔØNG ÑAÏI HOÏC GIAO THOÂNG VAÄN TAÛI |  |  |  |  | COÄNG HOAØ XAÕ HOÄI CHUÛ NGHIAÕ VIEÄT NAM
Ñoäc laäp - Töï do - Haïnh phuùc
KEÁT QUAÛ THÍ NGHIEÄM CAÙT
Theo Tieâu chuaån Vieät nam TCVN 1770-86
Coâng trình : ÑÖÔØNG LONG SÔN - TP.VUÕNG TAØU
Haïng muïc : BEÂ TOÂNG COÁNG
Ñôn vò yeâu caàu : COÂNG TY COÂNG TRÌNH GIAO THOÂNG 610
Loaïi vaät lieäu : CAÙT VAØNG LONG SÔN
Ngaøy nhaän maãu : 8-12-1999 Soá hieäu maãu : M02 - C
KEÁT QUAÛ PHAÂN TÍCH THAØNH PHAÀN HAÏT
CÔÕ SAØNG | % TÍCH LUYÕ | YEÂU CAÀU | [5 empty] | MAÃU : M02-C COÂNG TRÌNH : ÑÖÔØNG LONG SÔN - VUÕNG TAØU
(mm) | TREÂN SAØNG | Treân | Giöõa | Döôùi |  |  |  | CAÙT VAØNG LONG SÔN
0.14 | 92% | 100% | 90% | 50% |  |  |  | Soá hieäu | Chæ tieâu | Kh.löôïng | Khoái löôïng theo côõ saøng
0.3 | 78.5% | 90% | 70% | 20% |  |  |  | maãu No |  |  | 4.75 | 2.36 | 1.18 | 0.425 | 0.3 | 0.15 | Kieåm tra
0.425 | 72.6% | 70% | 35% | 5% |  |  |  |  | Löôïng treân saøng (g)
1.18 | 29.1% | 45% | 15% | 0% |  |  |  |  | Löôïng soùt tích luyõ(g)
2.36 | 1.46% | 20% | 0% | 0% |  |  |  | Laàn I | Soùt tích luyõ treân saøng (%)
4.75 | 0% | 0% | 0% | 0%
Löôïng treân saøng (kg)
Teân chæ tieâu |  |  |  | Giaù trò |  |  |  |  | Löôïng soùt tích luyõ(g)
1- Seùt,aù seùt,caùc taïp chaát daïng cuïc |  |  |  | Khoâng |  |  |  | Laàn II | Soùt tích luyõ treân saøng (%)
2-Löôïng haït treân 5mm (%) |  |  |  | 0
3- Haøm löôïng buøn (%) |  |  |  | 0.8 |  |  |  |  | Löôïng treân saøng (kg)
4- Moâ dun ñoä lôùn ( mm ) |  |  |  | 2.3 |  |  |  |  | Löôïng soùt tích luyõ(g)
5- Thuoäc nhoùm caùt : |  |  |  | vöøa |  |  |  | Laàn III | Soùt tích luyõ treân saøng (%)
6- Löôïng haït nhoù hôn 0.14mm (%) |  |  |  | 7.4
7- Khoái löôïng theå tích xoáp :(Kg/m3) |  |  |  | 1510 |  |  |  | TRÒ SOÁ TRUNG BÌNH :
KEÁT LUAÄN :
- Caùt coù theå duøng ñeå ñoå beâ toâng maùc töø 150 ñeán 300
- Keát quaû chæ coù giaù trò vôùi maãu thöû
- Ñôn vò thí nghieäm khoâng löu maãu.
Ngaøy 10 thaùng 12 naêm 1999
Ngöôøi thí nghieäm |  | Phuï traùch thí nghieäm |  |  |  | TRÖÔØNG ÑAÏI HOÏC GIAO THOÂNG VAÄN TAÛI
PHOÙ GIAÙM ÑOÁC
KS.Voõ vaên Cöôøng |  |  | TS.Nguyeãn Quoác Huøng |  |  |  | TS. Ñoã Ñöùc Tuaán
Löôïng soùt tích luyõ treân saøng

## DA 1x2
TRÖÔØNG ÑAÏI HOÏC GIAO THOÂNG VAÄN TAÛI |  |  |  | COÄNG HOAØ XAÕ HOÄI CHUÛ NGHIAÕ VIEÄT NAM |  |  |  |  | KEÁT QUAÛ PHAÂN TÍCH THAØNH PHAÀN HAÏT | [8 empty] | KEÁT QUAÛ PHAÂN TÍCH THAØNH PHAÀN HAÏT
|  |  |  | Ñoäc laäp - Töï do - Haïnh phuùc |  |  |  |  | MAÃU : M01-D COÂNG TRÌNH : ÑÖÔØNG LONG SÔN - VUÕNG TAØU | [8 empty] | MAÃU : M01-D COÂNG TRÌNH : ÑÖÔØNG LONG SÔN - VUÕNG TAØU
[9 empty] | ÑAÙ 1 x 2 NUÙI DINH | [8 empty] | ÑAÙ 1 x 2 NUÙI DINH
KEÁT QUAÛ THÍ NGHIEÄM ÑAÙ DAÊM | [8 empty] | Soá hieäu | Chæ tieâu | Kh.löôïng | Khoái löôïng theo côõ saøng | [5 empty] | Soá hieäu | Chæ tieâu | Kh.löôïng | Khoái löôïng theo côõ saøng
Theo Tieâu chuaån Vieät nam TCVN 1771-86 | [8 empty] | maãu No |  |  | 25 | 20 | 15 | 10 | Kieåm tra | < 10 | maãu No |  |  | 25 | 20 | 15 | 10 | Kieåm tra
Coâng trình : ÑÖÔØNG LONG SÔN - TP.VUÕNG TAØU | [9 empty] | Löôïng treân saøng (g) | 3000 | 19.7 | 420 | 1530 | 963 | 2980 | 47.3 |  | Löôïng treân saøng (g)
Haïng muïc : BEÂ TOÂNG COÁNG | [9 empty] | Löôïng soùt tích luyõ(g) |  |  | 439.7 | 1969.7 | 2932.7 |  |  |  | Löôïng soùt tích luyõ(g)
Ñôn vò yeâu caàu : COÂNG TY COÂNG TRÌNH GIAO THOÂNG 610 | [8 empty] | Laàn I | Soùt tích luyõ treân saøng (%) |  | 0% | 14.66% | 65.66% | 97.76% | -0.6667% | 1.577% | Laàn I | Soùt tích luyõ treân saøng (%)
Loaïi vaät lieäu : ÑAÙ DAÊM 1x2 - NUÙI DINH
Ngaøy nhaän maãu : 8-12-1999 Soá hieäu maãu : M01-D | [9 empty] | Löôïng treân saøng (kg) | 3000 | 0 | 588 | 1486 | 772 | 2995.5 | 149.5 |  | Löôïng treân saøng (kg)
[10 empty] | Löôïng soùt tích luyõ(g) |  |  | 588 | 2074 | 2846 |  |  |  | Löôïng soùt tích luyõ(g)
|  | CÔÕ SAØNG | % TÍCH LUYÕ | YEÂU CAÀU % |  | Dmax = | 20 | mm | Laàn II | Soùt tích luyõ treân saøng (%) |  | 0% | 19.6% | 69.13% | 94.87% | -0.15% | 4.983% | Laàn II | Soùt tích luyõ treân saøng (%)
|  | (mm) | TREÂN SAØNG | Döôùi | Treân | Dmin = | 10 | mm
1.25 Dmax |  | 25 | 0% | 0% | 0% |  |  |  |  | Löôïng treân saøng (kg) | 3000 | 0 | 319 | 1752 | 585 | 2992.9 | 336.9 |  | Löôïng treân saøng (kg)
Dmax |  | 20 | 14.96% | 0% | 10% |  |  |  |  | Löôïng soùt tích luyõ(g) |  |  | 319 | 2071 | 2656 |  |  |  | Löôïng soùt tích luyõ(g)
0.5(Dmax+Dmin) |  | 15 | 67.94% | 40% | 70% |  |  |  | Laàn III | Soùt tích luyõ treân saøng (%) |  | 0% | 10.63% | 69.03% | 88.53% | -0.2367% | 11.23% | Laàn III | Soùt tích luyõ treân saøng (%)
Dmin |  | 10 | 93.72% | 90% | 100%
[9 empty] | TRÒ SOÁ TRUNG BÌNH : |  |  | 0% | 14.96% | 67.94% | 93.72% | 2989.467 | 5.93% | TRÒ SOÁ TRUNG BÌNH :
| * Khoái löôïng theå tích xoáp goñ : |  |  | 1.35 | g/cm3
| * Khoái löôïng rieâng gñ : |  |  | 2.72 | g/cm3
| * Ñoä neùn daäp cuaû ñaù daêm trong xilanh : |  |  | 12% | => Maùc cuaû ñaù daêm : |  | 1000
Duøng ñöôïc cho beâ toâng maùc 300
| * Haøm löôïng buïi trong ñaù daêm : |  |  | 0.1% | => Cho pheùp ñeán 2%
| * Haøm löôïng haït deït : |  |  | 33.5% | => Cho pheùp ñeán 35%
KEÁT LUAÄN :
- Ñaù daêm 1x2 treân ñaây coù theå duøng cho beâ toâng coáng maùc töø 150 ñeán 300
- Keát quaû chæ coù giaù trò vôùi maãu thöû
- Ñôn vò thí nghieäm khoâng löu maãu.
Ngaøy 10 thaùng 12 naêm 1999
Ngöôøi thí nghieäm |  | Phuï traùch thí nghieäm |  |  | TRÖÔØNG ÑAÏI HOÏC GIAO THOÂNG VAÄN TAÛI
PHOÙ GIAÙM ÑOÁC
KS. Voõ vaên Cöôøng |  |  | TS.Nguyeãn Quoác Huøng |  |  |  | TS. Ñoã Ñöùc Tuaán